## Sheet1
四川鸿舰重型机械制造有限责任公司需求计划及采购质量标准
序号 | 物料名称 | 计划号 | 物料代码 | 物料短描述 | 物料长描述 | 申请数量（吨） | 要货期 | 交货地点
1 | 镁橄榄石 | 137XQ25098824 | C0038018 | 叶类: 镁质原料; 型号规格: 200-250目; 物料材质: MgO≥47%; 是否非标件: 否; 是否测量设备: 否; 是否首检: 否; 是否危化品: 否; | 应用领域: 耐火原料; 粒度: 200-250目; MgO%: ≥47; SiO2%: ≤40; 常温耐压强度(MPa): 2.0-3.0; 灼减%: ≤1.5; Fe2O3%: ≤10; 水份%: ≤0.5; 包装细节: 全新吨袋包装; 其它要求: 未焙烧,耐火度≥1690℃; | 60 | 20260123 | 鸿舰公司（密地）矿窑库
根据生产实际需求分两次送货
攀钢冶材公司耐材事业部